## Table L8
| 1 | 2 | 3 | 4 | 5 | 6 | 7 |  | 1 | 2 | 3 | 4 | 5 | 6 | 7
1 | 1 | 1 | 1 | 1 | 1 | 1 | 1 | 1 | 1 | 1 | 1 | 1 | 1 | 1 | 1 | 1
2 | 1 | 1 | 1 | 2 | 2 | 2 | 2 | 2 | 1 | 1 | 1 | -1 | -1 | -1 | -1 | 1
3 | 1 | 2 | 2 | 1 | 1 | 2 | 2 | 3 | 1 | -1 | -1 | 1 | 1 | -1 | -1 | -1
4 | 1 | 2 | 2 | 2 | 2 | 1 | 1 | 4 | 1 | -1 | -1 | -1 | -1 | 1 | 1 | -1
5 | 2 | 1 | 2 | 1 | 2 | 1 | 2 | 5 | -1 | 1 | -1 | 1 | -1 | 1 | -1 | 1
6 | 2 | 1 | 2 | 2 | 1 | 2 | 1 | 6 | -1 | 1 | -1 | -1 | 1 | -1 | 1 | 1
7 | 2 | 2 | 1 | 1 | 2 | 2 | 1 | 7 | -1 | -1 | 1 | 1 | -1 | -1 | 1 | -1
8 | 2 | 2 | 1 | 2 | 1 | 1 | 2 | 8 | -1 | -1 | 1 | -1 | 1 | 1 | -1 | -1
[10 empty] | B |  | D |  | F |  | DF
Table L8(27) en version TAGUCHI
Note on K2: La 1ère colonne de la table L8 est la 1ère colonne du DOE factoriel pour 3 facteurs à 2 modalités, avec un codage particulier : +1 pour la modalité 1 -1 pour lamodalité 2
Note on L2: La 2ème colonne de la table L8 est la 2ème colonne du DOE factoriel pour 3 facteurs à 2 modalités, avec un codage particulier : +1 pour la modalité 1 -1 pour lamodalité 2
Note on N2: La 4ème colonne de la table L8 est la 3ème colonne du DOE factoriel pour 3 facteurs à 2 modalités, avec un codage particulier : +1 pour la modalité 1 -1 pour lamodalité 2
Note on O2: La 5ème colonne de la table L8 est obtenue par le produit des colonnes 1 &4
Note on P2: La 6ème colonne de la table L8 est obtenue par le produit des colonnes 2 & 4
Note on Q2: La 7ème colonne de la table L8 est obtenue par le produit des colonnes 3 & 4

## Plan d'expériences
| A | B | C | D | E | F | DF
Colonne affectée | 1 | 7 | 3 | 4 | 5 | 6
1 | 1 | 1 | 1 | 1 | 1 | 1
2 | 1 | 2 | 1 | 2 | 2 | 2
3 | 1 | 2 | 2 | 1 | 1 | 2
4 | 1 | 1 | 2 | 2 | 2 | 1
5 | 2 | 2 | 2 | 1 | 2 | 1
6 | 2 | 1 | 2 | 2 | 1 | 2
7 | 2 | 1 | 1 | 1 | 2 | 2
8 | 2 | 2 | 1 | 2 | 1 | 1

## Plan d'expérimentations
| A | B | C | D | E | F
Facteur | Etat de la lentille | Vitesse de déplacement | Nature du mélange | Puissance | Diametre du diffuseur | Epaisseur de la tôle | Nombre de soufflures
Modalité 1 | 0 jour | 200 mm/min | 30 % de He | 650 W | 5 mm | 1.24 mm | Réponse
Modalité 2 | 40 jours | 300 mm/min | 50 % de He | 750 W | 15 mm | 1.54 mm | Y
1 | 0 jour | 200 mm/min | 30 % de He | 650 W | 5 mm | 1.24 mm | 7
2 | 0 jour | 300 mm/min | 30 % de He | 750 W | 15 mm | 1.54 mm | 24
3 | 0 jour | 300 mm/min | 50 % de He | 650 W | 5 mm | 1.54 mm | 41
4 | 0 jour | 200 mm/min | 50 % de He | 750 W | 15 mm | 1.24 mm | 12
5 | 40 jours | 300 mm/min | 50 % de He | 650 W | 15 mm | 1.24 mm | 8
6 | 40 jours | 200 mm/min | 50 % de He | 750 W | 5 mm | 1.54 mm | 30
7 | 40 jours | 200 mm/min | 30 % de He | 650 W | 15 mm | 1.54 mm | 50
8 | 40 jours | 300 mm/min | 30 % de He | 750 W | 5 mm | 1.24 mm | 27

## Grille de dépouillements
| A1 | A2 | B1 | B2 | C1 | C2 | D1 | D2 | E1 | E2 | F1 | F2 | D1F1 | D1F2 | D2F1 | D2F2
1 | 7 |  | 7 |  | 7 |  | 7 |  | 7 |  | 7 |  | 7
2 | 24 |  |  | 24 | 24 |  |  | 24 |  | 24 |  | 24 |  |  |  | 24
3 | 41 |  |  | 41 |  | 41 | 41 |  | 41 |  |  | 41 |  | 41
4 | 12 |  | 12 |  |  | 12 |  | 12 |  | 12 | 12 |  |  |  | 12
5 |  | 8 |  | 8 |  | 8 | 8 |  |  | 8 | 8 |  | 8
6 |  | 30 | 30 |  |  | 30 |  | 30 | 30 |  |  | 30 |  |  |  | 30
7 |  | 50 | 50 |  | 50 |  | 50 |  |  | 50 |  | 50 |  | 50
8 |  | 27 |  | 27 | 27 |  |  | 27 | 27 |  | 27 |  |  |  | 27
| 21 | 28.75 | 24.75 | 25 | 27 | 22.75 | 26.5 | 23.25 | 26.25 | 23.5 | 13.5 | 36.25 | 7.5 | 45.5 | 19.5 | 27
Facteurs | Modalités | [13 empty] | D1 | D2
Etat de la lentille | 0 jour | 21 | [12 empty] | 650 W | 750W
| 40 jours | 28.75 | [10 empty] | F1 | 1.24 mm | 7.5 | 19.5
Vitesse de déplacement | 200 mm/min |  | 24.75 | [11 empty] | 26.5 | 23.25
| 300 mm/min |  | 25 | [9 empty] | F2 | 1.54 mm | 45.5 | 27
Nature du mélange | 30 % de He |  |  | 27
| 50 % de He |  |  | 22.75 | [10 empty] | F1 | F2
Puissance | 650 W |  |  |  | 26.5 | [9 empty] | 1.24 mm | 1.54 mm
| 750W |  |  |  | 23.25 | [7 empty] | D1 | 650 W | 7.5 | 45.5
Diametre du diffuseur | 5 mm |  |  |  |  | 26.25 | [8 empty] | 21 | 28.75
| 15 mm |  |  |  |  | 23.5 | [6 empty] | D2 | 750W | 19.5 | 27
Epaisseur de la tôle | 1.24 mm | [5 empty] | 13.5
| 1.54 mm | [5 empty] | 36.25

## Espace mathématique
X | 1 | 2 | 3 | 4 | 5 | 6 | 7 | 8 | tX | 1 | 2 | 3 | 4 | 5 | 6 | 7 | 8 | tXX | 1 | 2 | 3 | 4 | 5 | 6 | 7 | 8
1 | 1 | -1 | -1 | -1 | -1 | -1 | -1 | 1 | 1 | 1 | 1 | 1 | 1 | 1 | 1 | 1 | 1 | 1 | 8 | 0 | 0 | 0 | 0 | 0 | 0 | 0 | a0
2 | 1 | -1 | 1 | -1 | 1 | 1 | 1 | 1 | 2 | -1 | -1 | -1 | -1 | 1 | 1 | 1 | 1 | 2 | 0 | 8 | 0 | 0 | 0 | 0 | 0 | 0 | a(A2)
3 | 1 | -1 | 1 | 1 | -1 | -1 | 1 | -1 | 3 | -1 | 1 | 1 | -1 | 1 | -1 | -1 | 1 | 3 | 0 | 0 | 8 | 0 | 0 | 0 | 0 | 0 | a(B2)
4 | 1 | -1 | -1 | 1 | 1 | 1 | -1 | -1 | 4 | -1 | -1 | 1 | 1 | 1 | 1 | -1 | -1 | 4 | 0 | 0 | 0 | 8 | 0 | 0 | 0 | 0 | a(C2)
5 | 1 | 1 | 1 | 1 | -1 | 1 | -1 | 1 | 5 | -1 | 1 | -1 | 1 | -1 | 1 | -1 | 1 | 5 | 0 | 0 | 0 | 0 | 8 | 0 | 0 | 0 | a(D2)
6 | 1 | 1 | -1 | 1 | 1 | -1 | 1 | 1 | 6 | -1 | 1 | -1 | 1 | 1 | -1 | 1 | -1 | 6 | 0 | 0 | 0 | 0 | 0 | 8 | 0 | 0 | a(E2)
7 | 1 | 1 | -1 | -1 | -1 | 1 | 1 | -1 | 7 | -1 | 1 | 1 | -1 | -1 | 1 | 1 | -1 | 7 | 0 | 0 | 0 | 0 | 0 | 0 | 8 | 0 | a(F2)
8 | 1 | 1 | 1 | -1 | 1 | -1 | -1 | -1 | 8 | 1 | 1 | -1 | -1 | 1 | 1 | -1 | -1 | 8 | 0 | 0 | 0 | 0 | 0 | 0 | 0 | 8 | a(D2F2)
| a0 | a(A2) | a(B2) | a(C2) | a(D2) | a(E2) | a(F2) | a(D2F2) | [10 empty] | a0 | a(A2) | a(B2) | a(C2) | a(D2) | a(E2) | a(F2) | a(D2F2)